## Фасадные
ФАСАДНЫЕ МАТЕРИАЛЫ С РЕГУЛИРУЕМОЙ ПАРОПРОНИЦАЕМОСТЬЮ
Наименование | Цвет | Фасовки
Краска фасадная АКРИЛ-1 ВАК ВД-АК-125-1 | белая | 14; 20; 30; 40 кг
Акрилатная. Для фасадных работ по плотным поверхностям с низкой |  | 7 кг
паропроницаемостью (бетон, железобетон, кирпич,
плотная цементно-песчаная штукатурка). | колеров. | 14; 20; 30; 40 кг
Расход на 1 слой 110-140 г/м2 |  | 7 кг
Паропроницаемость покрытия толщиной 120 мкм Sd=0,20 м
Краска фасадная АКРИЛ-2 ВАК ВД-АК-125-2 | белая | 14; 20; 40 кг
Акрилатная. Для фасадных работ по плотным поверхностям
с низкой и средней паропроницаемостью (цементно-песчаная, и |  | 7 кг
известково-цементно-песчаная штукатурка плотностью более
1700 кг/м2, кирпич, керамзитобетон плотностью более 1400 кг/м2). | колеров. | 14; 20; 40 кг
Расход на 1 слой 110-140 г/м2
Паропроницаемость покрытия толщиной 120 мкм Sd=0,16 м
Краска фасадная СИЛИКОН-1 ВАК ВД-АК-125КО-1 | белая | 14; 40 кг
Низкое грязеудержание. Для фасадных работ по поверхностям
с низкой и средней паропроницаемостью (бетон, железобетон,
цементно-песчаная, известково-цементно-песчаная штукатурка,
плотностью более 1700 кг/м2 , кирпич). | колеров. | 14; 40 кг
Расход на 1 слой 110-140 г/м2
Паропроницаемость покрытия толщиной 120 мкм Sd=0,10 м
Краска фасадная СИЛИКОН-2 ВАК ВД-АК-125КО-2 | белая | 14; 40 кг
Низкое грязеудержание. Для фасадных и реставрационных работ по
поверхностям со средней паропроницаемостью (газобетон
плотностью 600-1000 кг/м2, известково-песчаная, известково-
цементно-песчаная штукатурка, плотностью более 1600 кг/м2). | колеров. | 14; 40 кг
Расход на 1 слой 110-140 г/м2
Паропроницаемость покрытия толщиной 120 мкм Sd=0,08 м
Краска фасадная СИЛИКОН-3 ВАК ВД-АК-125КО-3 | белая | 14; 40 кг
Низкое грязеудержание. Для фасадных и реставрационных работ
по поверхностям с высокой паропроницаемостью (газо- и пенобетон
плотностью 300-400 кг/м2).
Расход на 1 слой 110-140 г/м2 | колеров. | 14; 40 кг
Паропроницаемость покрытия толщиной 120 мкм Sd=0,05 м
Краска фасадная СИЛИКАТ ВАК ВД-ЖС-125-1 | белая | 14; 40 кг
Для фасадных и реставрационных работ по поверхностям с высокой
паропроницаемостью, в т. ч. по известковым штукатуркам.
Расход на 1 слой 110-140 г/м2 | колеров. | 14; 40 кг
Паропроницаемость покрытия толщиной 120 мкм Sd=0,05 м
Краска фасадная ЗИМНЯЯ АКФ-1-25 | белая | 25 кг
Акриловая, органоразбавляемая. Для фасадных работ при температуре
от минус 20°C до+30°по плотным поверхностям с низкой
паропроницаемостью, в т. ч. по старым покрытиям любыми красками
и загрунтованной поверхности металла. Грунтование не обязательно. | колеров. | 25 кг
Образует прочное долговечное покрытие.
Расход на 1 слой 150-200 г/м2
Паропроницаемость покрытия толщиной 120 мкм Sd=0,4 м*
Декоративно-рельефное покрытие ВАК ВД-АК-127 | белая | 15; 30; 45 кг
Акрилатное. Для фасадных работ по плотным поверхностям с низкой
паропроницаемостью (бетон, железобетон, кирпич, плотная
цементно-песчаная штукатурка). Рекомендуемая толщина покрытия
не более 4 мм. | колеров. | 15; 30; 45 кг
Расход 2,8-3,5 кг/м2 в зависимости от толщины слоя
Паропроницаемость покрытия толщиной 2-3 мм Sd= 0,20 м
Краска фасадная ЦОКОЛЬ ВАК ВД-АК-125Ц-1 | белая | 14; 40 кг
Акрилатная. Для окраски цоколей зданий. Покрытие с повышенной
адгезией и низкой паропроницаемостью.
Расход на 1 слой 110-140 г/м2 | колеров. | 14; 40 кг
Паропроницаемость покрытия толщиной 120 мкм Sd=0,28 м*
Наименование | Цвет | Фасовки
Краска КРОВЛЯ ВАК ВД-АК-018ПК | зеленый | 2; 5; 10; 30 кг
Акрилатная. Для окраски металлических (из черных металлов, старых
оцинкованных), шиферных и черепичных крыш, водосточных труб, | кр.-кор. | 2; 5; 10; 30 кг
перил. Обеспечивает длительную антикоррозионную защиту. Может
использоваться в 2-3 слоя без предварительного грунтования. | серый | 2; 5; 10; 30 кг
Расход на 1 слой 90-100 г/м2
Краска ДЛЯ НАРУЖНЫХ РАБОТ ВАК ВД-БС-124-1 |  | 14; 20; 30; 40 кг
Для наружных (по плотным поверхностям - кирпич, бетон) и
внутренних работ. |  | 7 кг
Расход на 1 слой 110-140 г/м2
Грунт ГИДРОБАРЬЕР ВАК ВД-КО-11-1 |  | 10 кг
Силиконовый грунт для высококачественной финишной обработки.
Придает поверхности водо- и грязеотталкивающие свойства не снижая |  | 5 кг
паропроницаемости. Особенно рекомендуется для обработки
деталей фасадов, наиболее подверженных воздействию воды (цоколи, |  | 1; 2,5 кг
места под подзорами, сливами и т. п.)
Расход на 1 слой 60-80 г/м2 в зависимости от пористости поверхности
Грунт ФАСАДНЫЙ ВАК ВД-КС-011-1 |  | 10 кг
Улучшает адгезию, влагостойкость пористых поверхностей. Сокращает
расход краски и увеличивает срок службы декоративного покрытия. |  | 5 кг
Расход на 1 слой 80-100 г/м2
Грунт ФАСАДНЫЙ ЗИМНИЙ АКФ-3-01 |  | 20 кг
Акриловый, органоразбавляемый. Для фасадных работ при температуре
от минус 20°C до+30°C. Сокращает расход краски, укрепляет
проблемную поверхность.
Расход на 1 слой 110-140 г/м2
Грунт УКРЕПЛЯЮЩИЙ ВАК-01-02 |  | 10 кг
Для наружных и внутренних работ.
Для укрепления рыхлых минеральных поверхностей перед оклейкой обоев, |  | 5 кг
а также перед окраской любыми видами краски или облицовкой плиткой.
Совместим с цементно-песчаными смесями. |  | 1; 2,5 кг
Расход на 1 слой 70-100 г/м2
* – Использование красочных программ для исторических памятников определяется в каждом конкретном случае районным архитектором КГИОП.
** - Данные по паропроницаемости являются справочными.
Фирма предлагает индивидуальный подбор и изготовление фасадных материалов:
• Изготовление систем покрытий с заданной паропроницаемостью.
• Колеровка по каталогам NCS, RAL, ВАК-КОЛОР и др.
• Подбор цвета по образцам или на фасаде (с выездом специалиста на объект)
• Полная воспроизводимость цвета при повторном заказе
• Возможна комбинированная поставка (база + колер)
• Изготовление опытных образцов
• Изготовление крупных партий в минимальные сроки
• Изготовление материалов в варианте “биозащита”.
• Изготовление материалов в морозостойком варианте для работы
в зимнее время (Краска Зимняя АКФ-1-25, Грунт АКФ-3-01)
• Доставка на объект
• Фасовка в тару 10 л, 20 л, 30 л, 200 л.
Серийно выпускаемые фасадные материалы фасуются в п/э тару (кроме серии АКФ):
Грунты: 1 кг п/э бутылка, 1,7 кг - п/э банка, 2,5 кг п/э канистра, 5 кг, 10 кг п/э канистра.
Краски: 2 кг, 5 кг, 7 кг, 10 кг, 14 кг, 15 кг, 20 кг, 30 к, 40 кг, 45 кг п/э ведро.
Краска АКФ-1-25 фасуется в железные ведра 25 кг.
Грунт АКФ-3-01 фасуется в железные ведра 20 кг
Композиции фасадных материалов позволяют подобрать систему покрытий с учетом материала поверхности фасада, условий эксплуатации, паропроницаемости, адгезии, грязеудержания и т. д. Композиции успешно прошли экспертизу ОАО ВНИИГС, КГИОП, НИИ “Спецпроектреставрация”. Рекомендуются для защиты, окраски и реставрации* фасадов и других наружных поверхностей зданий и сооружений, подвергающихся атмосферным воздействиям в условиях промышленных городов в зоне умеренного и холодного климата.
Все водно-дисперсионные композиции имеют превосходную водо - и атмосферостойкость, быстро высыхают, практически не имеют запаха, нетоксичны, пожаровзрывобезопасны.

## Деревяшка
МАТЕРИАЛЫ ВОДНО-ДИСПЕРСИОННЫЕ ДЛЯ РАБОТ ПО ДЕРЕВУ.
Наименование | Цвет | Фасовки
Краска-эмаль Глянцевая ВАК ВД-АК-2502-2 | белая | 7 кг
Акрилатная. Для внутренних работ. Для окраски древесины, ДВП, |  | 1,2; 2 кг
МДФ и др. Износостойкая, низкое грязеудержание. | колеров. | 7 кг
Расход на 1 слой 80-100 г/м2 |  | 1,2; 2 кг
Краска-эмаль Полуматовая ВАК ВД-АК-2502-1 | белая | 7 кг
Акрилатная. Для внутренних работ. Для окраски древесины, ДВП, |  | 1,2; 2 кг
МДФ и др. Износостойкая, низкое грязеудержание. | колеров. | 7 кг
Расход на 1 слой 80-100 г/м2 |  | 1,2; 2 кг
Краска-эмаль глянцевая ВАК ВД-АК-1601-1 | белая | 7 кг
Акрилатная. Для наружных работ. Для окраски древесины. |  | 1,2; 2 кг
Износостойкая, низкое грязеудержание. | колеров. | 7 кг
Расход на 1 слой 80-100 г/м2 |  | 1,2; 2 кг
Лак ДЛЯ МЕБЕЛИ глянцевый ВАК-А-109-1 | бесцветн. | 1; 2; 5; 10 кг
Акрилатный. Быстросохнущий, износостойкий. | колеров. | 1; 2; 5; 10 кг
Расход на 1 слой 50-100 г/м2
Лак ДЛЯ МЕБЕЛИ матовый ВАК-А-107-1 | бесцветн. | 10 кг
Акрилатный. Быстросохнущий, износостойкий |  | 5 кг
Расход на 1 слой 50-100 г/м2 |  | 2 кг
| колеров. | 1; 2; 5; 10 кг
Шпатлевка ДЛЯ МЕБЕЛИ и паркета ВАК-002-013 | белая | 0,4; 0,8 кг
Акрилатная. Для заделки трещин и выбоин. Имитирует цвет | дуб | 0,4; 0,8 кг
древесины. | бук | 0,4; 0,8 кг
Расход на 300-1000 г/м2 | береза | 0,4; 0,8 кг
| сосна | 0,4; 0,8 кг
Шпатлевка ДЛЯ ОКОН И ДВЕРЕЙ ВАК-002-7 |  | 0,45 кг
Акрилатная., с антисептическими добавками. Для деревянных |  | 15 кг
дверных и оконных блоков. |  | 1,5; 3 кг
Расход на 300-1000 г/м2 |  | 1 кг
Клей УНИВЕРСАЛЬНЫЙ ВАК-С-13 |  | 5; 10 кг
Латексный. Высокопрочный, влагостойкий. Для деревянных
строительных конструкций
Расход на 100-120 г/м2
Состав ДЕРЕВОЗАЩИТА ОЛЬВИЯtex | б/ц, 401 св.сосна, | 10 кг
Акрилатный Для наружных и внутренних работ. Полупрозрачный |  | 5 кг
декоративно-защитный состав для отделки древесины. |  | 1 кг
Защищает от воздействия микроорганизмов, влаги и УФ излучения. | 402 сосна, 404 рябина, 405 орех фундук | 10 кг
Расход на 1 слой 70-100 г/м2 |  | 5 кг
1 кг
| 403 бук, 407 махагон, 406 орех, 408 малахит, 409 св.махагон, 412 св.тик, 413 олива, 415 св.эбеновое дерево, 416 эбеновое дерево | 10 кг
5 кг
1 кг
| 410 золотой дуб | 10 кг
5 кг
1 кг
| 411 яшма, 414 тик | 10 кг
5 кг
1 кг
Лак ДЕРЕВОЗАЩИТА ОЛЬВИЯtex | бесцветн. | 10 кг
Акрилатный Для наружных и внутренних работ. Декоративно- |  | 5 кг
защитный лак для отделки древесины. Защищает от воздействия |  | 1 кг
микроорганизмов, влаги и УФ излучения. | цветной | 10 кг
Расход на 1 слой 70-100 г/м2 |  | 5 кг
1 кг
Фирма предлагает индивидуальный подбор и изготовление материалов:
• Колеровка по каталогам NCS, RAL, ВАК-КОЛОР и др.
• Подбор цвета по образцам
• Полная воспроизводимость цвета при повторном заказе
• Возможна комбинированная поставка (база + колер)
• Изготовление крупных партий в минимальные сроки
• Изготовление материалов в варианте “биозащита”
• Фасовка в тару от 1 л до 1000 л.
Серийно выпускаемые лаки и краски фасуются в п/э тару:
1 кг, 1,2 кг, 2 кг, 5 кг, 7 кг, 10 кгп/э ведро.
Шпатлевки фасуются в п/э тару 0,4 кг, 0,45 кг, 0,8 кг п/э банка, 1,5 кг, 3 кг, 15 кг п/э ведро.
Материалы для высококачественной отделки изделий из дерева широкого спектра назначения.
Образуют красивое влагостойкое, износостойкое покрытие с различной степенью глянца.
Удобны в работе, легко наносятся.
Изготавливаются на высококачественном импортном сырье.
Не содержат летучих органических растворителей, разбавляются водой, быстро сохнут и не желтеют в процессе эксплуатации, практически без запаха, пожаровзрывобезопасны.

## Металл
МАТЕРИАЛЫ ВОДНО-ДИСПЕРСИОННЫЕ ДЛЯ ОТДЕЛКИ МЕТАЛЛОКОНСТРУКЦИЙ
Наименование | Цвет | Фасовки
Грунт-эмаль ПРОТИВОКОРРОЗИОННЫЙ ВАК ВД-АК-012ПК | кр.-кор. | 5, 10 кг
Акрилатный. Для наружных и внутренних работ. Для качественной |  | 1 кг
антикоррозионной защиты металлических изделий и конструкций. | серый | 5, 10 кг
Используется как самостоятельное покрытие (2-3 слоя) |  | 1 кг
или в виде грунтовочного слоя под окраску водно-дисперсионными, | желтый | 5, 10 кг
алкидными или нитроэмалями. |  | 1 кг
Расход на 1 слой 90-100 г/м2 | зеленый | 5, 10 кг
1 кг
черный
белый
Краска КРОВЛЯ ВАК ВД-АК-018ПК | зеленый | 2; 5; 10; 30 кг
Акрилатная. Для окраски металлических (из черных металлов, старых
оцинкованных), шиферных и черепичных крыш, водосточных труб, | кр.-кор. | 2; 5; 10; 30 кг
перил. Обеспечивает длительную антикоррозионную защиту. Может
использоваться в 2-3 слоя без предварительного грунтования. | серый | 2; 5; 10; 30 кг
Расход на 1 слой 90-100 г/м2
Грунт ПРЕОБРАЗОВАТЕЛЬ РЖАВЧИНЫ ВАК ВД-КС-011ПР | серый | 5, 10 кг
Антикор для наружных и внутренних работ. Для антикоррозионной
защиты металлических поверхностей, покрытых прочно
держащейся ржавчиной слоем до 100 мкм. Используется как
самостоятельное покрытие (1-2 слоя внутри помещений) или в |  | 1 кг
виде грунтовочного слоя под окраску водно-дисперсионными,
алкидными или нитроэмалями. Не предназначен для нанесения
на чистый металл. Расход на 1 слой 90-100 г/м2
Краска-эмаль ТЕРМО ВАК-50-2 |  | 1 кг (металл)
Акрилатная, полуглянцевая, супербелая. Для окраски радиаторов и
труб отопления, а также других загрунтованных металлических |  | 0,6 кг (металл)
изделий в жилых, офисных и общественных помещениях
Расход на 1 слой 80-100 г/м2
Атмосферостойкие декоративно-защитные материалы для чистых и ржавых металлических поверхностей.
Высокоукрывистые, быстросохнущие, обеспечивают длительную качественную
антикоррозионную защиту. Имеется положительное заключение по климатическим
испытаниям для разных систем нанесения по металлу.
Пожаровзрывобезопасны, не содержат органических растворителей.
Материалы применяются в тех же областях, что алкидные грунтовки ГФ-0119, ГФ-021 и эмали ПФ-115 и успешно их заменяют как по качеству покрытия, так и по удобству нанесения.
Примеры схем нанесения материалов для антикоррозионной защиты металлов.
• По ржавому металлу: 1 слой Грунт ПРЕОБРАЗОВАТЕЛЬ РЖАВЧИНЫ ВАК ВД-КС-011ПР + 2 слоя Грунт-эмаль ПРОТИВОКОРРОЗИОННЫЙ ВАК ВД-АК-012ПК
• По металлу после дробеструйной обработки: 2-3 слоя Грунт-эмаль ПРОТИВОКОРРОЗИОННЫЙ ВАК ВД-АК-012ПК
• По оцинкованному железу: 2-3 слоя Краска КРОВЛЯ ВАК ВД-АК-018ПК
Фирма предлагает индивидуальный подбор и изготовление материалов:
• Колеровка по каталогу ВАК-КОЛОР
• Полная воспроизводимость цвета при повторном заказе
• Изготовление опытных образцов
• Изготовление крупных партий в минимальные сроки
• Изготовление материалов в варианте “биозащита”
• Доставка на объект
• Возможны оптовые фасовки в тару 10, 20, 30, 200, 1000 л.
• Фасовка в тару заказчика
Серийно выпускаемые материалы для отделки металлоконструкций фасуются в п/э тару: 1 кг, 2 кг, 5 кг, 10 кг п/э ведро.

## Шпатлевки
ШПАТЛЕВКИ ВОДНО-ДИСПЕРСИОННЫЕ СТРОИТЕЛЬНОГО НАЗНАЧЕНИЯ
Наименование | Цвет | Фасовки
ШПАТЛЕВКИ
Шпатлевка ВЫСОКОПРОЧНАЯ ВАК-00В-2 |  | 0,45 кг
Акрилатная. Для наружных и внутренних работ. Влагостойкая. |  | 15 кг
1,5; 3 кг
1 кг
Шпатлевка ВЛАГОСТОЙКАЯ ВАК-00В-1 |  | 0,45 кг
Акрилатная. Для влажных и сухих помещений, в т. ч. по |  | 15 кг
гипсокартонным плитам |  | 1,5; 3 кг
1 кг
Затирка ДЛЯ ШВОВ ВАК-УШ2-1 |  | 0,45 кг
Акрилатная. Для влажных и сухих помещений. Для заполнения |  | 1,5 кг
межплиточных швов. Содержит добавки, защищающие |  | 1 кг
швы от плесени.
Шпатлевка ДЛЯ ОКОН И ДВЕРЕЙ ВАК-002-7 |  | 0,45 кг
Акрилатная, с антисептическими добавками. Для деревянных |  | 15 кг
дверных и оконных блоков внутри помещений. |  | 1,5; 3 кг
1 кг
Шпатлевка ПАРКЕТНАЯ ВАК-002-8 | белая | 0,4; 0,8 кг
Акрилатная. Безусадочная. Для устранения дефектов | дуб | 0,4; 0,8 кг
поверхности паркета и деревянной мебели. | бук | 0,4; 0,8 кг
| береза | 0,4; 0,8 кг
| сосна | 0,4; 0,8 кг
Шпатлевка АКРИЛАТНАЯ ВАК-002-6 |  | 0,45 кг
Для высококачественного финишного слоя внутри сухих и |  | 15 кг
влажных помещений |  | 1,5; 3 кг
1 кг
Шпакрил белый ВАК-002-5 |  | 0,45 кг
Латексный. Для сухих и влажных помещений. Для выравнивания |  | 15 кг
поверхности потолков, стен и столярных изделий. Для побелки. |  | 1,5; 3 кг
1 кг
Шпатлевка СИНТЕТИЧЕСКАЯ ВАК ВАК-002-3 |  | 0,45 кг
Полимерная. . Для выравнивания и |  | 15 кг
устранения дефектов поверхности внутри помещений. |  | 1,5; 3 кг
1 кг
Шпатлевка ИНТЕРЬЕРНАЯ ВАК-002-1 |  | 0,45 кг
Для выравнивания и устранения дефектов поверхности |  | 15 кг
внутри помещений. |  | 1,5; 3 кг
1 кг
Шпатлевка МАСЛЯНО-КЛЕЕВАЯ ВАК-002-4 |  | 0,45 кг
Для работ в сухих помещениях |  | 15; 25; 30 кг
1,5; 3 кг
1 кг
Шпатлевка МАСЛЯНАЯ ВАК-002-2 |  | 0,45 кг
Для работ в сухих помещениях |  | 15 кг
1,5; 3 кг
1 кг
Готовые к применению шпатлевки белого цвета.
Хорошо сцепляются с поверхностью, разглаживаются до “нулевой” толщины,
легко шлифуются. Пригодны под окраску любыми красками,
разбавляются водой, без неприятного запаха, пожаровзрывобезопасны.
* - цена на фасовку.
Время высыхания шпатлевочного слоя толщиной 2 мм до 2 час при температуре +20°C и относительной влажности воздуха 65%.
Расход шпатлевок 300-1000 г/м2
Фирма предлагает индивидуальный подбор и изготовление материалов:
• Изготовление крупных партий в минимальные сроки
• Изготовление материалов в варианте “биозащита”
• Все шпатлевки могут выпускаться в морозостойком варианте
• Колеровка Паркетной шпатлевки под цвет древесины
• Фасовка в тару от 1 л до 200 л.
Серийно выпускаемые шпатлевки фасуются в п/э тару:
0,4 кг, 0,45, 0,8 кг, 1 кг п/э банка, 1,5 кг, 3 кг, 15 кг, 25 кг, 30 кг п/э ведро.

## Клеи
КЛЕИ ВОДНО-ДИСПЕРСИОННЫЕ СТРОИТЕЛЬНОГО НАЗНАЧЕНИЯ
Наименование | Фасовки
КЛЕИ СТРОИТЕЛЬНЫЕ
Клей ДЛЯ ПОТОЛОЧНЫХ ПЛИТ ВАК-С-5-1 | 3 кг
Акрилатный. Для легких потолочных плит. | 0,8; 1; 1,5 кг
Расход клея 60-70 г/м2
Мастика клеящая ВАК-С-3-1 | 14 кг
Акрилатная. Влагостойка, высокопрочная. Для приклеивания напольных | 2 кг
отделочных или облицовочных материалов на пористые
минеральные поверхности. | 1,3 кг
Расход клея 300-1000 г/м2
Клей БУСТИЛАТ ЭКСТРА ВАК-С-1-1 | 2 кг
Влагостойкий. Для приклеивания отделочных или
облицовочных материалов на пористые минеральные поверхности. | 1,3 кг
Расход клея 300-1000 г/м2
Клей СПЕЦИАЛЬНЫЙ ВАК-С-2-1 | 1,7; 1 кг
Образует эластичную пленку. Для склеивания и приклеивания изделий
из картона, пенопласта, бумаги, ткани, пенорезины, линолеума и др. на
пористые строительные поверхности.
Расход клея 100-120 г/м2
Клей ПАРКЕТНЫЙ D-2 ВАК-С-9-1 | 10 кг
Для приклеивания паркета, шпона, ламината, а также для столярных работ | 5 кг
Расход клея 500-1000 г/м2
Клей ДЛЯ ПАРКЕТА И ЛАМИНАТА D-3 ВАК-С-10-1 | 10 кг
Влагостойкий. Для приклеивания паркета к полам, в
т. ч. выровненным сухими строительными смесями. | 5 кг
Расход клея 500-1000 г/м2
Клей ДЛЯ ПЛИТКИ ВАК-СП-1 | 2 кг
Для приклеивания облицовочных и отделочных
материалов на вертикальные поверхности во влажных и сухих | 1,3 кг
помещениях.
Расход клея 300-1000 г/м2
Клей ДЛЯ СТЕНОВЫХ ПОКРЫТИЙ ВАК-0-3 | 5; 10; 15; 30 кг
Готовый к применению. Для приклеивания настенных покрытий
(тяжелых и др. обоев, виниловых покрытий) на пористые
минеральные поверхности
Расход клея 200-250 г/м2
Клей ДЛЯ СТЕКЛООБОЕВ ВАК-0-2 | 5; 10; 15; 30 кг
Для приклеивания стекловолокнистых, виниловых, тяжелых, плотных
и любых других видов обоев.
Расход клея 100-150 г/м2
Клей ПВА ЭКСТРА ВАК-С-4-1 | 0,5 кг
Высокопрочный, для профессионального использования. | 10 кг
Расход клея 100-150 г/м2 | 5 кг
1; 2 кг
Клей ПВА ВАК-С-6-1 | 0,5 кг
Для склеивания изделий из пористых материалов. | 10 кг
Расход клея 80-100 г/м2 | 5 кг
1; 2 кг
Готовые к применению клеи для широкого спектра назначения.
Изготавливаются на высококачественном отечественном и импортном сырье.
Без запаха, пожаровзрывобезопасны.
Фирма предлагает индивидуальный подбор и изготовление материалов:
• Изготовление крупных партий в минимальные сроки
• Изготовление материалов в варианте “биозащита”
• - Изготовление материалов в морозостойком варианте
• Фасовка в тару от 1 л до 200 л.
Серийно выпускаемые клеи фасуются в п/э тару:
0,5 кг, 1кг п/э бутылка, 0,8 кг, 1,7 кг, 2 кг п/э банка,
1 кг, 1,3 кг, 2 кг, 3 кг, 5 кг, 10 кг, 15 кг, 30 кг - п/э ведро
M
M
M
M
M
M
M
M
M

## Лаки
ЛАКИ ВОДНО-ДИСПЕРСИОННЫЕ ДЛЯ СТЕН, ПОЛА И ДЕРЕВЯННЫХ ИЗДЕЛИЙ.
Наименование | Цвет | Фасовки
ЛАКИ
Лак ОБОЙНЫЙ ВАК-А-104 |  | 1; 2 кг
Бесцветный. Для придания бумажным обоям блеска и
устойчивости к мытью.
Лак ПАРКЕТНЫЙ глянцевый ВАК-ВД-АК-2405-999 |  | 5 кг
Акрилатно-уретановый, износостойкий.
Расход на 1 слой 50-100 г/м2 |  | 1 кг
Лак ПАРКЕТНЫЙ матовый ВАК-ВД-АК-2405-777 |  | 5 кг
Акрилатно-уретановый, износостойкий.
Расход на 1 слой 50-100 г/м2 |  | 1 кг
Лак ДЛЯ МЕБЕЛИ глянцевый ВАК-А-109-1 | бесцветн. | 1; 2; 5; 10 кг
Акрилатный. Быстросохнущий, износостойкий. | колеров. | 1; 2; 5; 10 кг
Расход на 1 слой 50-100 г/м2
Лак ДЛЯ МЕБЕЛИ матовый ВАК-А-107-1 | бесцветн. | 10 кг
Акрилатный. Быстросохнущий, износостойкий |  | 5 кг
Расход на 1 слой 50-100 г/м2 |  | 1; 2 кг
| колеров. | 1; 2; 5; 10 кг
Лак ДЕРЕВОЗАЩИТА ОЛЬВИЯtex | бесцветн. | 10 кг
Акрилатный Для наружных и внутренних работ. Декоративно- |  | 5 кг
защитный лак для отделки древесины. Защищает от воздействия |  | 1 кг
микроорганизмов, влаги и УФ излучения. | цветной | 10 кг
Расход на 1 слой 70-100 г/м2 |  | 5 кг
1 кг
Водоразбавляемые лаки для высококачественной отделки материалов широкого спектра назначения. Образуют влагостойкое, износостойкое декоративное покрытие.
Удобны в работе, легко наносятся.
Изготавливаются на высококачественном импортном сырье.
Не содержат летучих органических растворителей, разбавляются водой, быстро сохнут и не желтеют в процессе эксплуатации, практически без запаха, пожаровзрывобезопасны.
Фирма предлагает индивидуальный подбор и изготовление материалов:
• Колеровка в соответствие с пожеланием заказчика
• Подбор цвета по образцам
• Полная воспроизводимость цвета при повторном заказе
• Изготовление крупных партий в минимальные сроки
• Фасовка в тару от 1 л до 1000 л.
Серийно выпускаемые лаки фасуются в п/э тару:
1 кг бутылка, 2 кг, 5 кг, 10 кг п/э ведро.

## ТБХ
МАТЕРИАЛЫ ДЛЯ УХОДА ЗА ПОЛОМ.
Наименование | Фасовки
ТОВАРЫ БЫТОВОЙ ХИМИИ
Полироль для пола ГЛЯНЕЦ ВАК-А-105-1 | 0,5 кг
Для придания глянца ламинатным синтетическим и изношенным лакированным
деревянным полам. Образует на поверхности стойкую к загрязнению пленку. | 1 кг
Обработанные полы не требуют частого мытья.
Расход 15-20 г/м2 напольного покрытия
Средство ЧИСТЯЩЕЕ ДЛЯ ПОЛОВ ВАК-М-002 | 0,5 кг
Очищает без обесцвечивания поверхность напольных покрытий от грязи,
пятен и полироля. Позволяет отмывать напольные покрытия, не подвергая
их воздействию большого количества воды. | 1 кг
Расход 15-20 г/м2 напольного покрытия.
Для мытья полов расход из расчета 500 г на 5 л воды.
Средство ЧИСТЯЩЕЕ ВАК-М-001 | 0,5 кг
Водно-дисперсионное. Удаляет пятна от водно-дисперсионных
материалов, отмывает напольные покрытия, инструменты, | 1 кг
сантехнику.
Современные водно-дисперсионные материалы для ухода за паркетными полами, полами из линолеума, напольной плитки и т. п.
Удобны в эксплуатации. Быстро высыхают, не имеют неприятного запаха.
Изготавливаются на высококачественном отечественном и импортном сырье.
Не содержат летучих органических растворителей, нетоксичны, пожаровзрывобезопасны.
Фирма предлагает индивидуальный подбор и изготовление материалов:
• Изготовление крупных партий в минимальные сроки
• Фасовка в тару от 1 л до 1000 л.
Серийно выпускаяемые средства для ухода за полом фасуются в п/э тару:
0,5 кг, 1 кг п/э бутылка.

## Грунты
ГРУНТЫ ВОДНО-ДИСПЕРСИОННЫЕ СТРОИТЕЛЬНОГО НАЗНАЧЕНИЯ
Наименование | Фасовки
ГРУНТЫ
Грунт ГИДРОБАРЬЕР ВАК ВД-КО-11-1 | 10 кг
Силиконовый грунт для высококачественной финишной обработки.
Придает поверхности водо- и грязеотталкивающие свойства не снижая | 5 кг
паропроницаемости. Особенно рекомендуется для обработки
деталей фасадов, наиболее подверженных воздействию воды (цоколи, | 1; 2,5 кг
места под подзорами, сливами и т. п.)
Расход на 1 слой 60-80 г/м2 в зависимости от пористости поверхности
Грунт ВЫРАВНИВАЮЩИЙ ВАК-02-08 белый | 10 кг
Пигментированный. . Для обеспечения однородности поверхности перед | 5 кг
окраской. Сокращает расход краски. | 2,5; 1 кг
Расход на 1 слой 70-100 г/м2
Грунт УКРЕПЛЯЮЩИЙ ВАК-01-02 | 10 кг
Для наружных и внутренних работ.
Для укрепления рыхлых минеральных поверхностей перед оклейкой обоев, | 5 кг
а также перед окраской любыми видами краски или облицовкой плиткой.
Совместим с цементно-песчаными смесями. | 1; 2,5 кг
Расход на 1 слой 70-100 г/м2
Грунт ГЛУБОКОГО ПРОНИКНОВЕНИЯ ВАК-01-04 | 10 кг
Акрилатный. Для наружных и внутренних работ. Укрепляет минеральную | 5 кг
и деревянную подложку и выравнивает ее впитывающую способность. | 2,5; 1 кг
Расход на 1 слой 70-100 г/м2
Грунт ПО ЦЕМЕНТНЫМ ПОВЕРХНОСТЯМ ВАК-01-05 | 10 кг
Акрилатный. Для наружных и внутренних работ. Повышает | 5 кг
влагостойкость .Снижает расход краски. | 2,5; 1 кг
Расход на 1 слой 70-100 г/м2
Грунт ПРОПИТОЧНЫЙ ВАК-02-01 | 10 кг
Для внутренних работ. Для подготовки пористых строительных | 5 кг
поверхностей перед окраской. Является порозаполнителем и межслойным
адгезивом. Не снижает паропроницаемости поверхности. | 1; 2,5 кг
Расход на 1 слой 70-100 г/м2
Грунт ВЛАГОЩИТ ВАК-0В-01 | 10 кг
Для работ во влажных помещениях. Снижает влагопоглощение и | 5 кг
паропроницаемость поверхности. | 1 кг
Расход на 1 слой 40-70 г/м2.
Грунт ОБЕСПЫЛИВАТЕЛЬ ВАК-0В-02 | 10 кг
Снижает пылеобразования на бетонных полах и стенах. | 5 кг
Расход на 1 слой 70-100 г/м2 | 1 кг
Грунт АНТИМЕЛ ВАК-02-06 | 10 кг
Акрилатный. Укрепляющий. Применяется перед окраской по | 5 кг
старой меловой побелке. | 2,5; 1 кг
Расход на 1 слой 70-100 г/м2
Грунт ПО ГИПСОВЫМ ПОВЕРХНОСТЯМ ВАК-02-07 | 10 кг
Для работ по сильно впитывающим поверхностям в т. ч. по гипсокартонным | 5 кг
плитам внутри помещений. Повышает влагостойкость и снижает
паропроницаемость поверхности. | 2,5; 1 кг
Расход на 1 слой 70-100 г/м2
Грунт АНТИПЛЕСЕНЬ ВАК-02-02 | 10 кг
Водно-дисперсионный. Для внутренних и наружных работ. | 5 кг
Для санации пораженных плесневыми грибами и другими
микроорганизмами строительных поверхностей. | 2,5; 1 кг
Расход на одноразовую обработку 70-100 г/м2
Грунт БИОЩИТ ВАК-01-03 | 10 кг
Для внутренних и наружных работ. Для защиты | 5 кг
пористых строительных поверхностей от поражения
плесневыми грибами и другими микроорганизмами. | 2,5; 1 кг
Расход на 1 слой 70-100 г/м2
ЛАТЕКСЫ
Латекс ВЛАГОСТОЙКИЙ ВАК-А-001 (ЗИМНИЙ) | 10 кг
Для придания влагоизоляционных свойств пористым и | 5 кг
чувствительным к влаге строительным материалам | 1; 2,5 кг
Расход на 1 слой 70-100 г/м2
Латекс ВЛАГОСТОЙКИЙ ВАК-А-001 (ЛЕТНИЙ) | 10 кг
Для придания влагоизоляционных свойств пористым и | 5 кг
чувствительным к влаге строительным материалам | 1; 2,5 кг
Расход на 1 слой 70-100 г/м2
Латекс ВЛАГОСТОЙКИЙ ВАК-Б-001 (ЗИМНИЙ) | 10 кг
Для приготовления высококачественных полимерцементных | 5 кг
(бетонных, гипсовых) строительных композиций
Расход: добавляется в качестве частичной или полной замены воды | 1; 2,5 кг
(от 30 до 100%)
Латекс ВЛАГОСТОЙКИЙ ВАК-Б-001 (ЛЕТНИЙ) | 10 кг
Для приготовления высококачественных полимерцементных | 5 кг
(бетонных, гипсовых) строительных композиций
Расход: добавляется в качестве частичной или полной замены воды | 1; 2,5 кг
(от 30 до 100%)
Отличные адгезивы. Снижают пористость и укрепляют проблемные поверхности. Позволяют сократить расход финишного материала. Образуют прозрачное эластичное покрытие.
Не содержат органических растворителей, разбавляются водой, без запаха,
пожаровзрывобезопасны.
Фирма предлагает индивидуальный подбор и изготовление материалов:
• Подбор материала с оптимальными характеристиками по водопоглощению и паропроницаемости
• Изготовление крупных партий в минимальные сроки
• Изготовление материалов в варианте “биозащита”.
• - изготовление материалов в морозостойком варианте
• Фасовка в тару от 1 л до 1000 л
Серийно выпускаемые грунты и латексы фасуются в п/э тару:
1 кг п/э бутылка, 1,7 кг п/э ведро, 2,5 кг, 5 кг, 10 кг п/э канистра.
M
M
M
M
M
M
M
M
M

## Антиплесень
КОМПЛЕКТ МАТЕРИАЛОВ ДЛЯ ОБРАБОТКИ И ЗАЩИТЫ
СТРОИТЕЛЬНЫХ ПОВЕРХНОСТЕЙ ОТ ПОРАЖЕНИЯ ПЛЕСНЕВЫМИ
ГРИБАМИ И ДРУГИМИ МИКРООРГАНИЗМАМИ.
Наименование | Фасовки
КОМПЛЕКС ЗАЩИТЫ ОТ ПЛЕСЕНИ
Грунт Антиплесень ВАК-02-02 | 10 кг
Водно-дисперсионный. Для внутренних и наружных работ. | 5 кг
Для санации пораженных плесневыми грибами и другими
микроорганизмами строительных поверхностей. | 2,5; 1 кг
Расход на одноразовую обработку 70-100 г/м2.
Грунт БИОЩИТ ВАК-01-03 | 10 кг
Для внутренних и наружных работ. Для защиты | 5 кг
пористых строительных поверхностей от поражения
плесневыми грибами и другими микроорганизмами. | 2,5; 1 кг
Расход на 1 слой 70-100 г/м2
Шпатлевка Антиплесень ВАК-00В-3 | 0,45 кг
Для заделки дефектов строительных поверхностей и | 15 кг
профилактики биозаражения внутри влажных помещений. | 1,5; 3 кг
Расход 300-1000 г/м2 | 1 кг
Краска Антиплесень ВАК-20-4 белая | 14 кг
Акрилатная. Для качественной отделки и защиты от | 4; 7 кг
биопоражения стен и потолков во влажных помещениях. | 2 кг
Допускается наружное применение в местах, защищенных
прямого попадания дождя. | 1,3 кг
Расход на 1 слой 110-150 г/м2
Материалы увеличивают срок службы покрытия, предохраняют подложки от разрушения, сохраняют декоративные свойства отделки и предохраняют атмосферу помещений от засорения спорами плесневых грибов и др. микроорганизмов, вредных для здоровья людей и животных.
Изготавливаются на высококачественном отечественном и импортном сырье.
Не содержат летучих органических растворителей, не препятствуют естественному дыханию поверхности, разбавляются водой, быстро сохнут и не желтеют.
Покрытие не оказывает вредного влияния, материалы практически без запаха, пожаровзрывобезопасны.
Фирма предлагает индивидуальный подбор и изготовление материалов:
• Колеровка краски в светлые тона по каталогам NCS, RAL, ВАК-КОЛОР и др.
• Подбор цвета краски по образцам
• Полная воспроизводимость цвета при повторном заказе
• Изготовление крупных партий в минимальные сроки
• - Изготовление материалов в морозостойком варианте
• Фасовка в тару от1 л до 1000 л.
Серийно выпускаемые грунт фасуются в п/э тару:
1 кг п/э бутылка, 5 кг, 10 кг п/э канистра.

## Краски строит.
КРАСКИ ВОДНО-ДИСПЕРСИОННЫЕ СТРОИТЕЛЬНОГО НАЗНАЧЕНИЯ
Наименование | Цвет | Фасовки
Краска ВЫСОКОПРОЧНАЯ матовая ВАК-35-1 белая |  | 14 кг
Акрилатная. Для наружных (по минеральным поверхностям) и
внутренних работ. Высокая водостойкость и стойкость к мытью |  | 1,2; 2 кг
Расход на 1 слой 110-140 г/м2
Декоративно-рельефное покрытие ВАК -15Р белое |  | 15; 25; 30; 45 кг
Акрилатное. Для работ внутри сухих и влажных помещений. |  | 4,5; 8 кг
Рекомендуемая толщина покрытия не более 4 мм. |  | 1; 1,5, 3 кг
Расход 1,5-3,5 кг/м2 в зависимости от толщины слоя
Краска ДЛЯ ПОЛА ВАК ВД-АК-2501-1 | кр.-кор. | 1,2; 2 кг
Акрилатная. Для окраски деревянных и бетонных полов. | охра | 1,2; 2 кг
Расход на 1 слой 80-120 г/м2 | серая | 1,2; 2 кг
Краска ДЛЯ НАРУЖНЫХ РАБОТ ВАК ВД-БС-124-1 белая |  | 14; 20; 30; 40 кг
Для наружных (по плотным минеральным поверхностям -
кирпич, бетон) и внутренних работ. |  | 7 кг
Расход на 1 слой 110-140 г/м2
Краска СТОЙКАЯ К МЫТЬЮ ВАК-20-1 белая |  | 14 кг
Акрилатная. Для работ в сухих и влажных помещениях и для |  | 4; 7 кг
наружных работ в местах защищенных от прямого попадания |  | 2 кг
дождя. |  | 1,3 кг
Расход на 1 слой 110-150 г/м2
Краска ВОДОСТОЙКАЯ ВАК-15-1 белая |  | 14; 20; 30; 40 кг
Для работ в сухих и влажных помещениях. |  | 4; 7 кг
Расход на 1 слой 110-150 г/м2 |  | 2 кг
1,3 кг
Краска УНИВЕРСАЛЬНАЯ ВАК-14-1 белая |  | 14; 20; 30; 40 кг
Для работ в сухих и влажных помещениях |  | 4; 7 кг
Расход на 1 слой 110-140 г/м2 |  | 2 кг
1,3 кг
Краска ИНТЕРЬЕРНАЯ ВАК-10-1 белая |  | 14; 20; 30; 40 кг
Для работ в сухих помещениях. |  | 4; 7 кг
Расход на 1 слой 130-150 г/м2 |  | 2 кг
1,3 кг
Краска ДЛЯ ПОТОЛКОВ И СТЕН ВАК-5-1 белая |  | 14; 20; 30; 40 кг
Для окраски потолков и верхних панелей стен в сухих помещениях. |  | 4; 7 кг
Расход на 1 слой 140-170 г/м2 |  | 1,3; 2 кг
Краска ДЛЯ ПОТОЛКОВ ВАК-4-1 белая |  | 14; 22; 30; 40 кг
Для работ в сухих помещениях. |  | 1,3; 2 кг
Расход на 1 слой 150-180 г/м2
Мелпаста КОНЦЕНТРАТ ВАК-1-1 белая |  | 8; 15 кг
Для побелки потолков в сухих помещениях |  | 1,5; 2 кг
Расход на 1 слой 100-150 г/м2
Краска для плодовых деревьев ВАК-10-4ПД |  | 1,3; 2 кг
Фирма предлагает индивидуальный подбор и изготовление материалов:
• Колеровка по каталогам NCS, RAL, ВАК-КОЛОР и др.
• Подбор цвета по образцам
• Полная воспроизводимость цвета при повторном заказе
• Возможна комбинированная поставка (база + колер)
• Изготовление крупных партий в минимальные сроки
• Изготовление материалов в варианте “биозащита”.
• - Изготовление материалов в морозостойком варианте
• Фасовка в тару от 1 л до 1000 л
Серийно выпускаемые краски фасуются в п/э тару:
2 кг п/э банка, 1,2 кг, 1,3 кг, 1,5 кг, 4 кг, 7 кг, 8 кг, 14 кг, 20 кг, 30 кг, 40 кг - п/э ведро
Высокоукрывистые, белые краски для внутренних и наружных работ.
Удобны в работе, легко наносятся.
Изготавливаются на высококачественном отечественном и импортном сырье.
Краски не содержат летучих органических растворителей, не препятствуют естественному дыханию поверхности, разбавляются водой, быстро сохнут,
практически без запаха, пожаровзрывобезопасны.
M
M
M
M
M
M
M
M
M
M

## Краски Альбит
КРАСКИ ВОДНО-ДИСПЕРСИОННЫЕ СТРОИТЕЛЬНОГО НАЗНАЧЕНИЯ
Наименование | Фасовки
КРАСКИ
Краска ЭЛИТНАЯ шелковисто-глянцевая Альбит ВАК-50-1 супербелая | 14 кг
Акрилатная. Для наружных и внутренних работ. Низкое грязеудержание,
высокая стойкость к мытью. Особенно рекомендуется для окраски настенных
рулонных покрытий и стен в помещениях с высокой эксплуатационной нагрузкой. | 1,2; 2 кг
Расход на 1 слой 80-100 г/м2
Краска СТОЙКАЯ К МЫТЬЮ Альбит ВАК-20-3 супербелая | 14 кг
Акрилатная .Для работ в сухих и влажных помещениях и для | 4; 7 кг
наружных работ в местах защищенных от прямого попадания дождя. | 2 кг
Расход на 1 слой 110-130 г/м2 | 1,3 кг
Краска ВОДОСТОЙКАЯ Альбит ВАК-15-2 супербелая | 14 кг
Акрилатная. Для работ в сухих и влажных помещениях (кухни, ванные комнаты и др.). | 4; 7 кг
Расход на 1 слой 110-140 г/м2 | 2 кг
1,3 кг
Краска ИНТЕРЬЕРНАЯ Альбит ВАК-10-3 супербелая | 14 кг
Акрилатная. Для работ в сухих помещениях | 4; 7 кг
Расход на 1 слой 130-150 г/м2 | 2 кг
1,3 кг
Краска ДЛЯ ПОТОЛКОВ И СТЕН Альбит ВАК-5-2 супербелая | 14 кг
Акрилатная. Для работ в сухих помещениях | 4; 7 кг
Расход на 1 слой 140-170 г/м2 | 2 кг
1,3 кг
Краски АЛЬБИТ для высококачественных внутренних и наружных работ.
Исключительно белые, высокоукрывистые.
Удобны в работе, не брызгают и не капают с инструмента, легко наносятся.
Изготавливаются только на высококачественном импортном сырье.
Краски не содержат летучих органических растворителей, разбавляются водой,
быстро сохнут и не желтеют в процессе эксплуатации.
Практически без запаха, пожаровзрывобезопасны.
Фирма предлагает индивидуальный подбор и изготовление материалов:
• Колеровка по каталогам NCS, RAL, ВАК-КОЛОР и др.
• Подбор цвета по образцам
• Полная воспроизводимость цвета при повторном заказе
• Возможна комбинированная поставка (база + колер)
• Изготовление крупных партий в минимальные сроки
• Изготовление материалов в варианте “биозащита”.
• - Изготовление материалов в морозостойком варианте
• Фасовка в тару от 1 л до 1000 л
Серийно выпускаемые краски фасуются в п/э тару:
2 кг п/э банка, 1,2 кг, 1,3 кг, 4 кг, 7 кг, 14 кг, - п/э ведро
M
M
M
M
M